## Лист1
№ группы по ТР | Наименование продукции | Контролируемые показатели | Нормативы (предельно допустимые концентрации) (ПДК)
I. Анкеры и крепежные изделия
1 | 1.1. Анкеры металлические | - | -
| 1.2. Анкеры химические | - | -
| 1.3. Анкеры пластиковые | - | -
| 1.4. Анкеры тарельчатые | - | -
| 1.5. Винты самонарезающие | - | -
| 1.6. Изделия крепежные для кровель из рулонных водоизоляционных материалов | - | -
| 1.7. Заклепки | - | -
| 1.8. Изделия крепежные для каменной кладки | - | -
II. Арматура, арматурные изделия для армирования железобетонных конструкций
2 | 2.1. Арматура стержневая для железобетонных конструкций | Эффективная удельная активность природных радионуклидов АЭфф,Бк/кг, не более | 300
| 2.2. Арматура проволочная для железобетонных конструкций | - | -
| 2.3. Сетки арматурные для железобетонных конструкций и изделий | - | -
| 2.4. Арматурные и закладные изделия для железобетонных конструкций | - | -
| 2.5. Арматура канатная для железобетонных конструкций | - | -
| 2.6. Изделия арматурные для каменной кладки | - | -
| 2.7. Муфты для механического соединения арматуры для железобетонных конструкций | - | -
III. Заполнители для бетонов и растворов
3 | 3.1. Щебень и гравий из плотных горных пород | Эффективная удельная активность (Аэфф) природных радионуклидов (226Ra, 232Th, 40K) | при Аэфф до 370 Бк/кг — во вновь строящихся жилых и общественных зданиях.
- при Аэфф св. 370 до 740 Бк/кг — для дорожного строительства в пределах территории населенных пунктов и зон перспективной застройки, а также при возведении производственных зданий и сооружений;
- при Дэфф св. 740 до 1500 Бк/кг — в дорожном строительстве вне населенных пунктов.
| 3.2. Щебень из шлаков черной и цветной металлургии | Эффективная удельная активность (Аэфф) природных радионуклидов (226Ra, 232Th, 40K) | не более 370 Бк/кг
| 3.3. Щебень из шлаков ТЭЦ | Эффективная удельная активность (Аэфф) природных радионуклидов (226Ra, 232Th, 40K) | при Аэфф до 370 Бк/кг — во вновь строящихся жилых и общественных зданиях.
- при Аэфф св. 370 до 740 Бк/кг — для дорожного строительства в пределах территории населенных пунктов и зон перспективной застройки, а также при возведении производственных зданий и сооружений;
- при Дэфф св. 740 до 1500 Бк/кг — в дорожном строительстве вне населенных пунктов.
| 3.4. Природный песок и песок из отсевов дробления горных пород | Аморфные разновидности диоксида кремния, растворимого в щелочах (халцедон, опал, кремень и др.) | не более 50 ммоль/л
|  | Сера, сульфиды, кроме пирита (марказит, пирротин и др.) и сульфаты (гипс, ангидрит и др.) в пересчете на S03 | не более 1,0 %
|  | Пирит в пересчете на S03 | не более 4 % по массе
|  | Слюда | не более 1 % по массе
|  | Галоидные соединения (галит, сильвин и др.), включающие в себя водорастворимые хлориды, в пересчете на ион хлора | не более 0,15 % по массе
|  | Уголь | не более 2 % по массе
| 3.5. Песок из доменных и ферросплавных шлаков черной металлургии и никелевых и медеплавильных шлаков цветной металлургии | Эффективная удельная активность (Аэфф) природных радионуклидов (226Ra, 232Th, 40K) | от 1500 до 4000 Бк/кг
Использование материалов данного класса решается в каждом случае отдельно на основании санитарно-эпидемиологического заключения (IV класс)
| 3.6. Песок золошлаковый | Эффективная удельная активность (Аэфф) природных радионуклидов (226Ra, 232Th, 40K) | от 1500 до 4000 Бк/кг
Использование материалов данного класса решается в каждом случае отдельно на основании санитарно-эпидемиологического заключения (IV класс)
| 3.7. Заполнители для бетонов дорожных и аэродромных покрытий и оснований | Эффективная удельная активность (Аэфф) природных радионуклидов (226Ra, 232Th, 40K) | от 370 до 740 Бк/кг
| 3.8. Крупные и мелкие заполнители для легких бетонов | Эффективная удельная активность (Аэфф) природных радионуклидов (226Ra, 232Th, 40K) | до 370 Бк/кг
| 3.9. Крупные и мелкие заполнители бетонов для защиты от радиоактивного излучения | Эффективная удельная активность (Аэфф) природных радионуклидов (226Ra, 232Th, 40K) | до 370 Бк/кг
| 3.10. Заполнители для гидротехнического бетона | Эффективная удельная активность (Аэфф) природных радионуклидов (226Ra, 232Th, 40K) | до 370 Бк/кг
IV. Изделия бетонные и железобетонные
4. | 4.1. Изделия из тяжелого бетона | Хром | 0,0015 мг/м3
4.2. Изделия из легкого и ячеистого бетона
4.3. Плиты перекрытия
4.4. Плиты покрытия
4.5. Сваи железобетонные
4.6. Изделия бетонные и железобетонные для фундаментов
4.7. Марши и площадки лестниц железобетонные;
4.8. Колонны железобетонные для зданий и сооружений
4.9. Панели стеновые бетонные и железобетонные
4.10. Балки стропильные и подстропильные железобетонные
4.11. Ригели железобетонные
4.12. Кабины санитарно-технические железобетонные
4.13. Плиты балконов и лоджий железобетонные
| 4.14. Перемычки железобетонные | Свинец | 0,0003 мг/м3
4.15. Фермы железобетонные
|  | Никель | 0,001 мг/м3
| 4.16. Плиты бетонные тротуарные (тротуарная плитка) | Удельная эффективная активность естественных радионуклидов | до 370 Бк/кг
|  | Хром | 0,0015 мг/м3
|  | Свинец | 0,0003 мг/м3
|  | Никель | 0,001 мг/м3
V. Изделия для заполнения проемов: окна, двери, ворота, люки, устройства для дверей и окон (фурнитура)
5. | 5.1. Блоки оконные и дверные балконные из поливинилхлоридных профилей | Дибутилфталат | 0,10 мг/м3
|  | Диоктилфталат | 0,02 мг/м3
|  | Формальдегид | 0,01 мг/м3
|  | Хлористый водород | 0,10 мг/м3
| 5.2. Блоки оконные и дверные балконные деревянные | - | -
| 5.3. Блоки оконные и дверные балконные из алюминиевых сплавов | - | -
| 5.4. Блоки оконные и дверные балконные стальные | - | -
| 5.5. Блоки оконные и дверные балконные из полимерных композитов | - | -
| 5.6. Блоки оконные и дверные балконные комбинированные | - | -
| 5.7. Мансардные окна | - | -
| 5.8. Блоки дверные из поливинилхлоридных профилей | Дибутилфталат | 0,10 мг/м3
|  | Диоктилфталат | 0,02 мг/м3
|  | Формальдегид | 0,01 мг/м3
|  | Хлористый водород | 0,10 мг/м3
| 5.9. Блоки дверные наружные и внутренние входные деревянные | - | -
| 5.10. Блоки дверные из алюминиевых сплавов | - | -
| 5.11. Блоки дверные стальные | - | -
| 5.12. Блоки дверные комбинированные | - | -
| 5.13. Ворота промышленных зданий | - | -
| 5.14. Ворота торговых зданий | - | -
| 5.15. Гаражные ворота | - | -
| 5.16. Жалюзи-роллеты противовзломные и пуленепробиваемые | - | -
| 5.17. Устройства для дверей и окон | - | -
VI. Изделия для систем вентиляции
6. | 6.1. Изделия из полимерных материалов для систем вентиляции | - | -
6.2. Изделия из металлических материалов
| 6.3 Металлические кабельные лотки и короба для прокладки кабелей и проводов, в том числе огнестойкие | - | -
VII. Изделия и арматура электромонтажная
7 | 7.1. Арматура электромонтажная | - | -
VIII. Изделия профильные погонажные, в том числе профили для окон и дверей
8 | 8.1. Профили поливинилхлоридные для окон и дверей | Дибутилфталат | 0,10 мг/м3
|  | Диоктилфталат | 0,02 мг/м3
|  | Формальдегид | 0,01 мг/м3
|  | Хлористый водород | 0,10 мг/м3
| 8.2. Изделия погонажные профильные поливинилхлоридные для внутренней отделки | Дибутилфталат | 0,10 мг/м3
|  | Диоктилфталат | 0,02 мг/м3
|  | Формальдегид | 0,01 мг/м3
|  | Хлористый водород | 0,10 мг/м3
| 8.3. Профили из алюминиевых сплавов | - | -
IX Материалы и изделия из полимерных композитов
9 | 9.1. Профили конструкционные из полимерных композитов, в том числе пултрузионные | Пероксид циклогексанона | 1 мг/м3
|  | Стекловолокно | 2 мг/м3
|  | Стеклянная пыль | 2 мг/м3
|  | Углеродные композитные материалы | 3 мг/м3
|  | Пыль стеклокомпозита | 5 мг/м3
|  | Стеклокомлозит на основе полиэфирной смолы | 5 мг/м3
|  | Арамидное волокно | 5 мг/м3
|  | Пыль углерода | 6 мг/м3
|  | Стирол | 30 мг/м3
|  | Ацетон | 200 мг/м3
|  | Фенолформальдегидные смолы (по фенолу) | 0,1мг/м3
|  | Эпоксидные смолы (по элихлоргидрину) | 0,1-1 мг/м3
| 9.2. Шпунт композитный полимерный | - | -
| 9.3. Арматура композитная полимерная | Концентрация летучих веществ в воздушной среде мг/м3, не более - по фенолу | 0,003
|  | - по формальдегиду | 0.003
|  | - по толуолу | 0.6
|  | Эффективная удельная активность природных радионуклидов АЭфф, Бк/кг, не более | 370
| 9.4. Сетка композитная полимерная для армирования кирпичной кладки | Уровень запаха | 2 балла
|  | Концентрация летучих веществ в воздушной среде мг/м3, не более - по фенолу | 0.003
|  | - по формальдегиду | 0.003
|  | - по толуолу | 0.6
|  | Эффективная удельная активность природных радионуклидов АЭфф, Бк/кг, не более | 370
| 9.5. Крепь шахтная анкерная из полимерных композитов | Концентрация летучих веществ в воздушной среде мг/м3, не более - по фенолу | 0,003
|  | - по формальдегиду | 0.003
|  | - по толуолу | 0.6
| 9.6. Связи гибкие композитные полимерные | Уровень запаха | 2 балла
|  | Концентрация летучих веществ в воздушной среде мг/м3, не более - по фенолу | 0.003
|  | - по формальдегиду | 0.003
|  | - по толуолу | 0.6
|  | Эффективная удельная активность природных радионуклидов АЭфф, Бк/кг, не более | 370
| 9.7. Система внешнего армирования из полимерных композитов | Концентрация летучих веществ в воздушной среде мг/м3, не более - по фенолу | 0,003
|  | - по формальдегиду | 0.003
|  | - по толуолу | 0.6
| 9.8. Ламинаты из полимерных композитов для систем внешнего армирования | Пероксид циклогексанона | 1 мг/м3
|  | Стекловолокно | 2 мг/м3
|  | Стеклянная пыль | 2 мг/м3
|  | Углеродные композитные материалы | 3 мг/м3
|  | Пыль стеклокомпозита | 5 мг/м3
|  | Стеклокомлозит на основе полиэфирной смолы | 5 мг/м3
|  | Арамидное волокно | 5 мг/м3
|  | Пыль углерода | 6 мг/м3
|  | Стирол | 30 мг/м3
|  | Ацетон | 200 мг/м3
|  | Фенолформальдегидные смолы (по фенолу) | 0,1мг/м3
|  | Эпоксидные смолы (по элихлоргидрину) | 0,1-1 мг/м3
| 9.9. Опоры освещения из полимерных композитов | - | -
| 9.10. Опоры линий электропередачи из полимерных композитов | - | -
| 9.11. Люки смотровых колодцев и дождеприемники ливнесточных колодцев из полимерных композитов | - | -
9.12. Лотки водоотводные из полимерных композитов
| 9.13. Сетки строительные фасадные армирующие щелочестойкие | - | -
| 9.14. Элементы профильные c армирующей сеткой для фасадных систем с наружными штукатурными слоями | - | -
| 9.15. Сетки строительные интерьерные щелочестойкие | - | -
X Материалы лакокрасочные атмосферостойкие (для наружных работ) и ограниченно атмосферостойкие (для внутренних работ)
10 | 10.1. Материалы лакокрасочные атмосферостойкие | Формальдегид | 0.01
|  | Уксусная кислота | 0.06
|  | Ксилол | 0.1
|  | Метилметакрилат | 0.01
|  | Стирол | 0.002
|  | Фталевый ангидрид | 0.02
|  | Фенол | 0.003
|  | Дибутилфталат | 0.1
|  | Хлористый водород | 0.1
|  | Толуол | 0.3
|  | Спирт метиловый | 0.5
|  | Циановодород | 0.01
|  | Бензол | 0.1
|  | Эпихлоргидрин | 0.04
| 10.2. Материалы лакокрасочные ограниченно атмосферостойкие | Формальдегид | 0.01
|  | Уксусная кислота | 0.06
|  | Ксилол | 0.1
|  | Метилметакрилат | 0.01
|  | Стирол | 0.002
|  | Фталевый ангидрид | 0.02
|  | Фенол | 0.003
|  | Дибутилфталат | 0.1
|  | Хлористый водород | 0.1
|  | Толуол | 0.3
|  | Спирт метиловый | 0.5
|  | Циановодород | 0.01
|  | Бензол | 0.1
|  | Эпихлоргидрин | 0.04
XI Материалы и изделия для защиты строительных изделий и конструкций от коррозии
11 | 11.1. Грунтовки антикоррозионные | Формальдегид | 0.01
|  | Уксусная кислота | 0.06
|  | Ксилол | 0.1
|  | Метилметакрилат | 0.01
|  | Стирол | 0.002
|  | Фталевый ангидрид | 0.02
|  | Фенол | 0.003
|  | Дибутилфталат | 0.1
|  | Хлористый водород | 0.1
|  | Толуол | 0.3
|  | Спирт метиловый | 0.5
|  | Циановодород | 0.01
|  | Бензол | 0.1
|  | Эпихлоргидрин | 0.04
XII Материалы и изделия кровельные и гидроизоляционные
12 | 12.1. Черепица керамическая | - | -
| 12.2. Черепица цементно-песчаная | - | -
| 12.3. Черепица из термопласткомпозитов | - | -
| 12.4. Битумная черепица | - | -
| 12.5. Листы металлические профилированные кровельные (металлочерепица) | - | -
|  | - | -
| 12.6. Профили стальные листовые гнутые с трапециевидными гофрами для строительства | - | -
| 12.7. Металлы для фальцевых кровель | - | -
|  | - | -
|  | - | -
|  | - | -
|  | - | -
|  | - | -
|  | - | -
|  | - | -
| 12.8. Композитная черепица | - | -
| 12.9. Материалы рулонные кровельные и гидроизоляционные на битумном и битумно-полимерном вяжущем | - | -
|  | - | -
|  | - | -
| 12.10. Материалы рулонные полимерные кровельные и гидроизоляционные | - | -
|  | - | -
|  | - | -
|  | - | -
| 12.11. Мастики кровельные и гидроизоляционные | - | -
| 12.12. Материалы полимерные напыляемые кровельные и гидроизоляционные | - | -
| 12.12. Пароизоляционные материалы 12.12.1 Пароизоляционные материалы битумосодержащие 12.12.2 Пароизоляционные материалы полимерные | - | -
|  | - | -
|  | - | -
| 12.14. Ветро-водозащитные рулонные материалы | - | -
XIII Минеральные вяжущие
13 | 13.1.Клинкеры цементные | Удельная эффективная активность естественных радионуклидов | АЭфф в цементе не должна быть более 370 Бк/кг, а в материалах, используемых для производства цемента, например в минеральных добавках, - не более 740 Бк/кг.
| 13.2.Портландцемент белый, искусственно окрашенный или неокрашенный | Удельная эффективная активность естественных радионуклидов | АЭфф в цементе не должна быть более 370 Бк/кг, а в материалах, используемых для производства цемента, например в минеральных добавках, - не более 740 Бк/кг.
| 13.3. Цементы глиноземистые и высокоглиноземистые, гипсоглиноземистый расширяющийся | Удельная эффективная активность естественных радионуклидов | АЭфф в цементе не должна быть более 370 Бк/кг, а в материалах, используемых для производства цемента, например в минеральных добавках, - не более 740 Бк/кг.
| 13.4. Портландцементы тампонажные | Удельная эффективная активность естественных радионуклидов | АЭфф в цементе не должна быть более 370 Бк/кг, а в материалах, используемых для производства цемента, например в минеральных добавках, - не более 740 Бк/кг.
| 13.5. Цементы общестроительные | Удельная эффективная активность естественных радионуклидов | АЭфф в цементе не должна быть более 370 Бк/кг, а в материалах, используемых для производства цемента, например в минеральных добавках, - не более 740 Бк/кг.
| 13.6. Цементы сульфатостойкие | Удельная эффективная активность естественных радионуклидов | АЭфф в цементе не должна быть более 370 Бк/кг, а в материалах, используемых для производства цемента, например в минеральных добавках, - не более 740 Бк/кг.
| 13.7. Цементы напрягающие | Удельная эффективная активность естественных радионуклидов | АЭфф в цементе не должна быть более 370 Бк/кг, а в материалах, используемых для производства цемента, например в минеральных добавках, - не более 740 Бк/кг.
| 13.8. Прочие цементы, гидравлические | Удельная эффективная активность естественных радионуклидов | АЭфф в цементе не должна быть более 370 Бк/кг, а в материалах, используемых для производства цемента, например в минеральных добавках, - не более 740 Бк/кг.
| 13.9. Цементы для транспортного строительства | Удельная эффективная активность естественных радионуклидов | АЭфф в цементе не должна быть более 370 Бк/кг, а в материалах, используемых для производства цемента, например в минеральных добавках, - не более 740 Бк/кг.
| 13.10. Портландцемент для хризотилцементных изделий | Удельная эффективная активность естественных радионуклидов | АЭфф в цементе не должна быть более 370 Бк/кг, а в материалах, используемых для производства цемента, например в минеральных добавках, - не более 740 Бк/кг.
| 13.11. Вяжущие гипсовые | Удельная эффективная активность естественных радионуклидов | от 370 до 740 Бк/кг
| 13.12. Известь строительная | Удельная эффективная активность естественных радионуклидов | от 370 до 740 Бк/кг
XIV Материалы и изделия из гипса
14 | 14.1. Листы гипсокартонные | Удельная эффективная активность естественных радионуклидов | Не более 370Бк/кг
| 14.2. Листы гипсоволокнистые | Удельная эффективная активность естественных радионуклидов | Не более 370Бк/кг
| 14.3. Плиты гипсовые строительные | Удельная эффективная активность естественных радионуклидов | Не более 370Бк/кг
| 14.4. Плиты гипсовые пазогребневые | Удельная эффективная активность естественных радионуклидов | Не более 370Бк/кг
| 14.5. Плиты гипсостружечные | Удельная эффективная активность естественных радионуклидов | Не более 370Бк/кг
XV Материалы и изделия из древесины
15 | 15.1. Пиломатериалы хвойных и лиственных пород | - | -
| 15.2. Бревна оцилиндрованные | - | -
| 15.3. Детали профильные из древесины и древесных материалов для строительства | - | -
| 15.4. Паркет массивный | - | -
| 15.5. Щиты паркетные | - | -
| 15.6. Паркет многослойный | - | -
| 15.7. Паркет мозаичный | - | -
| 15.8. Изделия деревянные | - | -
| 15.9. Изделия деревянные клееные для строительных конструкций | - | -
| 15.10. Плиты из перекрестноклееной древесины (CLT-панели) | - | -
| 15.11. Брус деревянный клееный для стен зданий | - | -
| 15.12. Брус многослойный клееный из шпона | - | -
| 15.13. Арболит и изделия из него | Удельная эффективная активность естественных радионуклидов | Не более 370Бк/кг
| 15.14. Плиты цементно-стружечные | Удельная эффективная активность естественных радионуклидов | Не более 370Бк/кг
| 15.15. Плиты фибролитовые | Удельная эффективная активность естественных радионуклидов | Не более 370Бк/кг
| 15.16. Плиты древесностружечные для строительства | Допустимая удельная активность цезия-137 | Не более 300 Бк/кг
|  | Формальдегид | 6.5 мг/100 г абс. сухой плиты.
| 15.17. Плиты древесно-волокнистые мокрого способа производства | Формальдегид | 0,01 мг/м3
| 15.18. Плиты древесноволокнистые сухого способа производства | Формальдегид | 0,01 мг/м3
| 15.19. Плиты древесноволокнистые твердые с лакокрасочным покрытием | Формальдегид | 0,01 мг/м3
|  | Толуол | 0,6 мг/м3
|  | Ацетонэтилацетат | 0,35 мг/м3
|  | Этилбензол | 0,1 мг/м3
|  | Бутилацетат | 0,02 мг/м3
| 15.20. Плиты древесные строительные с ориентированной стружкой | Формальдегид | 0,01 мг/м3
| 15.21. Фанера общего назначения | - | -
| 15.22. Фанера бакелизированная | - | -
| 15.23. Плиты фанерные | - | -
| 15.24. Изделия профильные из древесно-полимерных композитов | - | -
| 15.25. Изделия листовые из древесно-полимерных композитов | - | -
XVI Материалы и изделия изоляционные (теплоизоляционные, звукоизоляционные).
16 | 16.1. Изделия теплоизоляционные из стеклянного штапельного волокна | Пыль стеклянного волокна | 6/2
|  | Пары фенола | 0.1
|  | Пары формальдегида | 0.01
| 16.2 Изделия из минеральной ваты теплоизоляционные, применяемые в строительстве | Пыль стеклянного волокна | 6/2
|  | Пары фенола | 0.1
|  | Пары формальдегида | 0.01
| 16.3 Изделия из минеральной ваты теплоизоляционные, применяемые для инженерного оборудования зданий и промышленных установок | Пыль стеклянного волокна | 6/2
|  | Пары фенола | 0.1
|  | Пары формальдегида | 0.01
| 16.4 Плиты теплоизоляционные из пенопласта на основе резольных феноло-формальдегидных смол | Аммиак | 0.04
|  | Спирт метиловый | 0.5
|  | Фенол | 0.003
|  | Формальдегид | 0.01
| 16.5. Плиты пенополистирольные теплоизоляционные (ППС, EPS) | Стирол | 0.002
|  | Ксилол | 0.1
|  | Толуол | 0.3
|  | Формальдегид | 0.01
| 16.6. Изделия из экструдированного пенополистирола (XPS) | Стирол | 0.002
|  | Ксилол | 0.1
|  | Толуол | 0.3
|  | Формальдегид | 0.01
| 16.7 Плиты теплозвукоизоляционные на основе пенополиизоцианурата | - | -
| 16.8 Материалы пенополиуретановые напыляемые теплоизоляционные | Толуилендиизоцианат | не более 0,05 мг/м3
| 16.9 Изделия теплозвукоизоляционные на основе вспененного полиэтилена | Формальдегид | 0,01 мг/м3
| 16.10 Изделия из пенополиэтилена теплоизоляционные для инженерного оборудования зданий и промышленных установок | Формальдегид | 0,01 мг/м3
| 16.11 Изделия теплоизоляционные из пеностекла (CG) | Формальдегид | 0,01 мг/м3
| 16.12 Изделия теплоизоляционные из вспученного перлита | Формальдегид | 0,01 мг/м3
| 16.13 Изделия из экспандированной пробки (ICB) | - | -
| 16.14 Изделия теплоизоляционные из эластомерных материалов на основе вспененных синтетических каучуков | - | -
| 16.15 Теплоизоляционные материалы для теплоизоляционной засыпки | - | -
| 16.16 Материалы звукоизоляционные прокладочные | Стирол | 0,02 мг/м3
| 16.17 Пена монтажная однокомпонентная полиуретановая для утепления | Толуилендиизоцианат | не более 0,05 мг/м3
|  | Формальдегид | до 0,01 мг/м3
| 16.18 Материалы теплоизоляционные отражательные с облицовкой из алюминиевой фольги | - | -
| 16.19 Изделия из ячеистых бетонов теплоизоляционные | - | -
XVII. Материалы и изделия герметизирующие и уплотняющие.
17 | 17.1. Герметики общестроительного назначения | кетоксим | 0,1 мг/м3
|  | толуол | 0,3 мг/м3
|  | нитробензол | 1 мг/м3
|  | уксусная кислота | 0,06 мг/м3
| 17.2. Герметики для организации деформационных швов ограждающих конструкций панельных зданий | кетоксим | 0,1 мг/м3
|  | толуол | 0,3 мг/м3
|  | нитробензол | 1 мг/м3
|  | уксусная кислота | 0,06 мг/м3
| 17.3. Герметики для организации монтажных швов узлов примыкания оконных блоков к стеновым проемам | кетоксим | 0,1 мг/м3
|  | толуол | 0,3 мг/м3
|  | нитробензол | 1 мг/м3
|  | уксусная кислота | 0,06 мг/м3
| 17.4. Предварительно сжатые уплотнительные ленты (ПСУЛ) | Бутилацетат | 0,10 мг/м3
|  | Водород цианистый | 0,01 мг/м3
|  | Спирт изопропиловый | 0,20 мг/м3
|  | Спирт метиловый | 0,50 мг/м3
|  | Формальдегид | 0,01 мг/м3
|  | Этиленгликоль | 0,30 мг/м3
XVIII. Материалы и изделия отделочные и облицовочные для внутренних и наружных работ.
18 | 18.1. Изделия облицовочные и декоративные на основе природного камня | Эффективная удельная активность (Аэфф) природных радионуклидов для блоков из горных пород для производства облицовочных, архитектурно-строительных, мемориальных и других изделий | Аэфф для изготовления изделий внутренней и наружной облицовки частных, общественных, административных зданий и сооружений, метрополитенов, вокзалов до 370 Бк/кг При Аэфф свыше 370 для изготовления изделий наружной облицовки производственных зданий, элементов мощения, мемориальных сооружений, площадей, наружных лестниц до 740 Бк/кг
|  | Эффективная удельная активность (Аэфф) природных радионуклидов для плит облицовочных из природного камня | Афф от 1500 до 4000 Бк/кг Использование материалов данного класса решается в каждом случае отдельно на основании санитарно-эпидемиологического заключения (IV класс)
| 18.2. Плиты и плитки керамические | Эффективная удельная активность (Аэфф) природных радионуклидов | Афф не более 370 Бк/кг
| 18.3. Плиты бетонные фасадные | Эффективная удельная активность (Аэфф) природных радионуклидов | Афф от 370 до 740 Бк/кг При использовании в дорожном строительстве в пределах зон населенных пунктов и зон перспективной застройки, а также при возведении производственных сооружений (II класс)
| 18.4. Изделия стеклофибробетонные для фасадов зданий | Эффективная удельная активность (Аэфф) природных радионуклидов | Афф не более 370 Бк/кг
| 18.5. Плиты декоративные на основе природного камня | Эффективная удельная активность (Аэфф) природных радионуклидов | Афф от 370 до 740 Бк/кг При использовании в дорожном строительстве в пределах зон населенных пунктов и зон перспективной застройки, а также при возведении производственных сооружений (II класс)
| 18.6. Изделия облицовочные из искусственного камня на основе природного кварца | Эффективная удельная активность (Аэфф) природных радионуклидов | Афф от 370 до 740 Бк/кг При использовании в дорожном строительстве в пределах зон населенных пунктов и зон перспективной застройки, а также при возведении производственных сооружений (II класс)
|  | Пероксид циклогексанона | 1 мг/м3
|  | Пыль кварцевого песка | 2 мг/м3
|  | Стирол | 30 мг/м3
|  | Ацетон | 200 мг/м3
| 18.7. Плиты фиброцементные фасадные | Эффективная удельная активность (Аэфф) природных радионуклидов | Аэфф не более 370 Бк/кг
| 18.8. Панели и кассеты металлокомпозитные | Эффективная удельная активность (Аэфф) природных радионуклидов | Аэфф не более 370 Бк/кг
| 18.9. Панели и кассеты металлические | - | -
| 18.10. Обои | - | -
XIX. Материалы и изделия геосинтетические
19 | 19.1. Материалы геосинтетические армирующие | - | -
| 19.2. Материалы геосинтетические разделяюшие | - | -
| 19.3. Материалы геосинтетические фильтрующие | - | -
| 19.4. Материалы геосинтетические дренирующие | - | -
| 19.5. Материалы геосинтетические защитные | - | -
| 19.6. Материалы геосинтетические гидроизоляционные | - | -
| 19.7. Материалы геосинтетические бентонитовые рулонные для гидроизоляции | - | -
| 19.8. Геомембраны гидроизоляционные полиэтиленовые рулонные | Формальдегид | 0,5 мг/м3
|  | Ацетальдегид | 5 мг/м3
|  | Углерода оксид | 20 мг/м3
|  | Уксусная кислота | 5 мг/м3
XX. Материалы для укрепления и консолидации грунтов
20 | 20.1. Растворы инъекционные для закрепления грунтов на основе цемента | Эффективная удельная активность (Аэфф) природных радионуклидов | Аэфф от 370 до 740 Бк/кг При использовании в дорожном строительстве в пределах зон населенных пунктов и зон перспективной застройки, а также при возведении производственных сооружений (II класс)
| 20.2. Растворы инъекционные для закрепления грунтов на основе силиката натрия | - | -
| 20.3. Материалы для укрепления грунтов на органических вяжущих | Эффективная удельная активность (Аэфф) природных радионуклидов | АЭфф до 740 Бк/кг — для строительства дорог и аэродромов без ограничений; АЭфф свыше 740 до 1500 Бк/кг — для дорожного и аэродромного строительства вне населенных пунктов и зон перспективной застройки.
XXI. Материалы и изделия для устройства пола
21 | 21.1. Линолеум поливинилхлоридный на тканевой подоснове | Дибутилфталат | 0,10 мг/м3
|  | Диоктилфталат | 0,02 мг/м3
|  | Формальдегид | 0,01 мг/м3
|  | Хлористый водород | 0,10 мг/м3
| 21.2. Линолеум поливинилхлоридный многослойный и однослойный без подосновы | Дибутилфталат | 0,10 мг/м3
|  | Диоктилфталат | 0,02 мг/м3
|  | Формальдегид | 0,01 мг/м3
|  | Хлористый водород | 0,10 мг/м3
| 21.3. Линолеум поливинилхлоридный на теплозвукоизолирующей подоснове | Дибутилфталат | 0,10 мг/м3
|  | Диоктилфталат | 0,02 мг/м3
|  | Формальдегид | 0,01 мг/м3
|  | Хлористый водород | 0,10 мг/м3
| 21.4. Плитки поливинилхлоридные для полов | Дибутилфталат | 0,10 мг/м3
|  | Диоктилфталат | 0,02 мг/м3
|  | Формальдегид | 0,01 мг/м3
|  | Хлористый водород | 0,10 мг/м3
| 21.5. Покрытия напольные спортивные | Тиурам | -
|  | Цинк | -
|  | Диоктилфталат | 0,02 мг/м3
|  | Дибутилфталат | не допускается
|  | Формальдегид | 0,003 мг/м3
|  | Толуилендиизоцианат | 0,002 мг/м3
|  | Ацетальдегид | 0,01 мг/м3
| 21.6. Покрытие для полов рулонное на основе химических волокон | Дибутилфталат | 0,10 мг/м3
|  | Диоктилфталат | 0,02 мг/м3
|  | Капролактам | 0,06 мг/м3
|  | Спирт метиловый | 0,50 мг/м3
|  | Формальдегид | 0,01 мг/м3
| 21.7. Текстильные напольные покрытия и изделия ковровые | Тиурам | -
|  | Цинк | -
|  | Диоктилфталат | 0,02 мг/м3
|  | Дибутилфталат | не допускается
| 21.8. Покрытия напольные ламинированные | 1.Фенолформальдегидные, меламинформальдегидные смолы: Аммиак | 0,04 мг/м3
|  | Спирт метиловый | 0,50 мг/м3
|  | Фенол | 0,003 мг/м3
|  | Формальдегид | 0,01 мг/м3
|  | 2.Полиэфирные смолы: Дибутилфталат | 0,10 мг/м3
|  | Диоктилфталат | 0,02 мг/м3
|  | Стирол | 0,002 мг/м3
|  | Фталевый ангидрид | 0,02 мг/м3
|  | Формальдегид | 0,01 мг/м3
|  | Этиленгликоль | 0,30 мг/м3
|  | 3.Эпоксидные смолы: Дибутилфталат | 0,10 мг/м3
|  | Диоктилфталат | 0,02 мг/м3
|  | Ксилол | 0,10 мг/м3
|  | Фенол | 0,003 мг/м3
|  | Формальдегид | 0,01 мг/м3
|  | Эпихлоргидрин | 0,04 мг/м3
|  | 4.Карбамидные смолы: Аммиак | 0.04
|  | Спирт метиловый | 0.5
|  | Формальдегид | 0.01
| 21.9. Композиции полимерминеральные для устройства пола | - | -
| 21.10. Плитки керамические (керамогранит) для полов | Эффективная удельная активность (Аэфф) природных радионуклидов | Аэфф не более 370 Бк/кг
XXII. Металлические изделия
22 | 22.1. Профили стальные гнутые замкнутые сварные квадратные и прямоугольные для строительных конструкций | - | -
| 22.2. Трубы стальные сварные для строительных конструкций | - | -
| 22.3 Трубы стальные бесшовные для строительных конструкций | - | -
| 22.4 Изделия стальные тонкостенные из холодногнутых оцинкованных профилей и гофрированных листов, кроме внутренних несущих | - | -
| 22.5 Канаты стальные для строительства | - | -
| 22.6 Профили стальные листовые гнутые с трапециевидными гофрами для строительства | - | -
| 22.7 Прокат тонколистовой рулонный с защитно-декоративным лакокрасочным покрытием для строительных конструкций | - | -
| 22.8 Профили стальные гнутые из холоднокатаной стали для строительства | - | -
| 22.9 Прокат для строительных стальных конструкций | - | -
| 22.10 Лестницы маршевые, площадки и ограждения стальные | - | -
| 22.11 Ограждения металлические лестниц, балконов, крыш, лестничных маршей и площадок | - | -
XXIII. Панели, блоки и штучные изделия для устройства стен, покрытий, перекрытий и перегородок.
23 | 23.1 Панели металлические трехслойные с утеплителем из минераловатных плит | Формальдегид | 0,01 мг/м3
|  | Фенол | 0,003 мг/м3
| 23.2 Панели металлические трехслойные с утеплителем из пенополистирольных плит | Стирол | 0.002
|  | Ксилол | 0.1
|  | Толуол | 0.3
|  | Формальдегид | 0.01
| 23.3 Панели металлические трехслойные стеновые с утеплителем из пенополиуретана | Толуилендиизоцианат | до 0,05 мг/м3
| 23.4 Панели металлические двухслойные покрытий зданий с утеплителем из пенополиуретана | Толуилендиизоцианат | до 0,05 мг/м3
| 23.5 Камни бетонные стеновые | Эффективная удельная активность (Аэфф) природных радионуклидов | Аэфф не более 370 Бк/кг
| 23.6 Блоки керамзитобетонные стеновые | Эффективная удельная активность (Аэфф) природных радионуклидов | Аэфф не более 370 Бк/кг
| 23.7 Блоки стеновые бетонные и железобетонные для зданий | Эффективная удельная активность (Аэфф) природных радионуклидов | Аэфф не более 370 Бк/кг
| 23.8 Изделия стеновые из полистиролбетона | Эффективная удельная активность (Аэфф) природных радионуклидов | Аэфф не более 370 Бк/кг
|  | Акрилонитрил | 0.03
|  | Дибутилфталат | 0.1
|  | Диоктилфталат | 0.02
|  | Стирол | 0.002
|  | Формальдегид | 0.01
| 23.9 Блоки стеновые из ячеистых бетонов | Эффективная удельная активность (Аэфф) природных радионуклидов | не более 370 Бк/кг
| 23.10 Кирпич и камни керамические | Эффективная удельная активность (Аэфф) природных радионуклидов | не более 370 Бк/кг
23.12 Кирпич, камни, блоки и плиты перегородочные силикатные
| 23.13 Панели гипсобетонные для перегородок | Эффективная удельная активность (Аэфф) природных радионуклидов | от 370 до 740 Бк/кг При использовании в дорожном строительстве в пределах зон населенных пунктов и зон перспективной застройки, а также при возведении производственных сооружений (II класс)
XXIV. Товарный бетон, Растворы строительные. Сухие строительные смеси. Добавки для бетонов и строительных растворов
24 | 24.1. Товарный бетон | Эффективная удельная активность (Аэфф) природных радионуклидов | от 1500 до 4000 Бк/кг Использование материалов данного класса решается в каждом случае отдельно на основании санитарно-эпидемиологического заключения (IV класс)
| 24.2. Растворы строительные | Эффективная удельная активность (Аэфф) природных радионуклидов | от 1500 до 4000 Бк/кг Использование материалов данного класса решается в каждом случае отдельно на основании санитарно-эпидемиологического заключения (IV класс)
| 24.3. Растворы строительные для каменной кладки | Эффективная удельная активность (Аэфф) природных радионуклидов | от 1500 до 4000 Бк/кг Использование материалов данного класса решается в каждом случае отдельно на основании санитарно-эпидемиологического заключения (IV класс)
| 24.4. Смеси сухие строительные напольные | Эффективная удельная активность (Аэфф) природных радионуклидов | не более 370 Бк/кг
| 24.5. Смеси сухие затирочные | Эффективная удельная активность (Аэфф) природных радионуклидов | не более 370 Бк/кг
| 24.6. Смеси сухие строительные кладочные | Эффективная удельная активность (Аэфф) природных радионуклидов | не более 370 Бк/кг
|  | Эффективная удельная активность (Аэфф) природных радионуклидов | от 1500 до 4000 Бк/кг Использование материалов данного класса решается в каждом случае отдельно на основании санитарно-эпидемиологического заключения (IV класс)
| 24.7. Смеси сухие строительные клеевые на цементном вяжущем | Эффективная удельная активность (Аэфф) природных радионуклидов | не более 370 Бк/кг
| 24.8. Смеси сухие строительные шпатлевочные на цементном вяжущем | Эффективная удельная активность (Аэфф) природных радионуклидов | от 1500 до 4000 Бк/кг Использование материалов данного класса решается в каждом случае отдельно на основании санитарно-эпидемиологического заключения (IV класс)
| 24.9. Смеси сухие строительные на цементном вяжущем для штукатурных работ | Эффективная удельная активность (Аэфф) природных радионуклидов | от 1500 до 4000 Бк/кг Использование материалов данного класса решается в каждом случае отдельно на основании санитарно-эпидемиологического заключения (IV класс)
| 24.10. Смеси сухие строительные клеевые на гипсовом вяжущем | Эффективная удельная активность (Аэфф) природных радионуклидов | от 1500 до 4000 Бк/кг Использование материалов данного класса решается в каждом случае отдельно на основании санитарно-эпидемиологического заключения (IV класс)
| 24.11. Смеси сухие строительные шпатлевочные на гипсовом вяжущем | Эффективная удельная активность (Аэфф) природных радионуклидов | от 1500 до 4000 Бк/кг Использование материалов данного класса решается в каждом случае отдельно на основании санитарно-эпидемиологического заключения (IV класс)
| 24.12. Смеси сухие строительные штукатурные на гипсовом вяжущем | Эффективная удельная активность (Аэфф) природных радионуклидов | от 1500 до 4000 Бк/кг Использование материалов данного класса решается в каждом случае отдельно на основании санитарно-эпидемиологического заключения (IV класс)
| 24.13. Смеси сухие строительные на цементном вяжущем для устранения напорных течей в строительных конструкциях | Эффективная удельная активность (Аэфф) природных радионуклидов | от 1500 до 4000 Бк/кг Использование материалов данного класса решается в каждом случае отдельно на основании санитарно-эпидемиологического заключения (IV класс)
| 24.14. Смеси сухие строительные гидроизоляционные проникающие на цементном вяжущем | Эффективная удельная активность (Аэфф) природных радионуклидов | не более 370 Бк/кг
| 24.15. Система сухих строительных гидроизоляционных смесей на цементном вяжущем для герметизации статичных швов (трещин) в строительных конструкциях | Эффективная удельная активность (Аэфф) природных радионуклидов | не более 370 Бк/кг
| 24.16. Составы клеевые, базовые, выравнивающие на цементном вяжущем для фасадных теплоизоляционных композиционных систем с наружным штукатурными слоями | Эффективная удельная активность (Аэфф) природных радионуклидов | от 1500 до 4000 Бк/кг Использование материалов данного класса решается в каждом случае отдельно на основании санитарно-эпидемиологического заключения (IV класс)
| 24.17. Составы декоративные штукатурные на цементном вяжущем для фасадных теплоизоляционных композиционных систем с наружными штукатурными слоями | Эффективная удельная активность (Аэфф) природных радионуклидов | от 1500 до 4000 Бк/кг Использование материалов данного класса решается в каждом случае отдельно на основании санитарно-эпидемиологического заключения (IV класс)
| 24.18. Составы затирочные для финишного декоративно-защитного слоя из штучных материалов для фасадных теплоизоляционных композиционных систем с наружными штукатурными слоями | Эффективная удельная активность (Аэфф) природных радионуклидов | не более 370 Бк/кг
| 24.19. Смеси сухие строительные на цементном вяжущем, не вошедшие в 24.3-24.18 | Эффективная удельная активность (Аэфф) природных радионуклидов | от 370 до 740 Бк/кг При использовании в дорожном строительстве в пределах зон населенных пунктов и зон перспективной застройки, а также при возведении производственных сооружений (II класс)
| 24.20. Добавки для бетонов и строительных растворов | Эффективная удельная активность (Аэфф) природных радионуклидов | не более 370 Бк/кг
| 24.21. Добавки минеральные для бетонов и строительных растворов | Эффективная удельная активность (Аэфф) природных радионуклидов | не более 370 Бк/кг
| 24.22. Микрокремнезем для бетонов и строительных растворов | Эффективная удельная активность (Аэфф) природных радионуклидов Выделение вредных веществ: Оксид кремния | не более 370 Бк/кг 1 мг/м3
| 24.23. Золы-уноса для бетонов и строительных растворов | Эффективная удельная активность (Аэфф) природных радионуклидов | для изготовления изделий внутренней и наружной облицовки частных, общественных, административных зданий и сооружений, метрополитенов, вокзалов до 370 Бк/кг При Аэфф свыше 370 для изготовления изделий наружной облицовки производственных зданий, элементов мощения, мемориальных сооружений, площадей, наружных лестниц до 740 Бк/кг
| 24.24. Метакаолин для бетонов и строительных растворов | Эффективная удельная активность (Аэфф) природных радионуклидов | Аэфф не более 370 Бк/кг
|  | Оксид кремния | 1 мг/м3
| 24.25. Добавки органо-минеральные для бетонов и строительных растворов | Эффективная удельная активность (Аэфф) природных радионуклидов | Аэфф не более 370 Бк/кг
|  | Оксид кремния | 1 мг/м3
|  | Алюмосиликаты | 6 мг/м3
| 24.26. Фибра для бетонов и строительных растворов | Акрилонитрил | 0,5 мг/м3
|  | Аммиак | 20 мг/м3
|  | Аэрозоль полиамида 6 (капрон) | 5 мг/м3
|  | Аэрозоль полиэтилентерефталата (ПЭТФ) (нитрон) | 5 мг/м3
|  | Аэрозоль ПАН (нитрон) | 5 мг/м3
|  | Аэрозоль полипропилена (нестабилизироеаннопо) | 10 мг/м3
|  | Ацетальдегид (уксусный альдегид) | 5 мг/м3
|  | Искусственные минеральные волокна силикатные и алюмосиликатные стеклообразной структуры | 2 мг/м3
|  | Водород | -
|  | Диоксид углерода | -
|  | Диметипформамид | 10 мг/м3
|  | Капролактам | 10 мг/м3
|  | Кислота терефталевая | 0,1 мг/м3
|  | Оксид аэота | 5 мг/м3
|  | Оксид углерода | 20 мг/м3
|  | Органические кислоты (в пересчете на уксусную кислоту) | 5 мг/м3
|  | Синильная кислота (водорода цианид) | 0,3 мг/м3
|  | Углеродные волокнистые материалы на основе гидратцеллюпозных волокон | 4/2 мг/м3
|  | Углеродные волокнистые материалы на основе полиакрилонитрильных волокон | 4/2 мг/м3
|  | Формальдегид | 0,5 мг/м3
XXV. Трубы и трубопроводная арматура для наружных сетей и внутренних систем газоснабжения, теплоснабжения водоотведения и снабжения не питьевой водой.
25 | 25.1. Трубы стальные бесшовные | Железо | 0,3 мг/л
|  | Марганец | 0,1 мг/л
|  | Хром (Cr3+) | 0,5 мг/л
|  | Хром (Cr6+) | 0,05 мг/л
|  | Никель | 0,1 мг/л
|  | Медь | 1,0 мг/л
|  | Кремний | 10,0 мг/л
|  | Кадмий | 0,001 мг/л
|  | Свинец | 0,03 мг/л
|  | Цинк | 5,0 мг/л
|  | Алюминий | 0,5 мг/л
|  | Молибден (молибденовых сталей) | 0,25 мг/л
|  | Титан (для титановых сталей) | 0,1 мг/л
|  | Ванадий (для титановых сталей) | 0,1 мг/л
| 25.2 Трубы стальные электросварные прямошовные без изоляции, в том числе водогазопроводные | Железо | 0,3 мг/л
|  | Марганец | 0,1 мг/л
|  | Хром (Cr3+) | 0,5 мг/л
|  | Хром (Cr6+) | 0,05 мг/л
|  | Никель | 0,1 мг/л
|  | Медь | 1,0 мг/л
|  | Кремний | 10,0 мг/л
|  | Кадмий | 0,001 мг/л
|  | Свинец | 0,03 мг/л
|  | Цинк | 5,0 мг/л
|  | Алюминий | 0,5 мг/л
|  | Молибден (молибденовых сталей) | 0,25 мг/л
|  | Титан (для титановых сталей) | 0,1 мг/л
|  | Ванадий (для титановых сталей) | 0,1 мг/л
| 25.3 Трубы стальные электросварные прямошовные в изоляции | Железо | 0,3 мг/л
|  | Марганец | 0,1 мг/л
|  | Хром (Cr3+) | 0,5 мг/л
|  | Хром (Cr6+) | 0,05 мг/л
|  | Никель | 0,1 мг/л
|  | Медь | 1,0 мг/л
|  | Кремний | 10,0 мг/л
|  | Кадмий | 0,001 мг/л
|  | Свинец | 0,03 мг/л
|  | Цинк | 5,0 мг/л
|  | Алюминий | 0,5 мг/л
|  | Молибден (молибденовых сталей) | 0,25 мг/л
|  | Титан (для титановых сталей) | 0,1 мг/л
|  | Ванадий (для титановых сталей) | 0,1 мг/л
| 25.4 Фасонные изделия и соединительные детали трубопроводов стальные без изоляции | Железо | 0,3 мг/л
|  | Марганец | 0,1 мг/л
|  | Хром (Cr3+) | 0,5 мг/л
|  | Хром (Cr6+) | 0,05 мг/л
|  | Никель | 0,1 мг/л
|  | Медь | 1,0 мг/л
|  | Кремний | 10,0 мг/л
|  | Кадмий | 0,001 мг/л
|  | Свинец | 0,03 мг/л
|  | Цинк | 5,0 мг/л
|  | Алюминий | 0,5 мг/л
|  | Молибден (молибденовых сталей) | 0,25 мг/л
|  | Титан (для титановых сталей) | 0,1 мг/л
|  | Ванадий (для титановых сталей) | 0,1 мг/л
| 25.5. Фасонные изделия и соединительные детали трубопроводов стальные в изоляции | Железо | 0,3 мг/л
|  | Марганец | 0,1 мг/л
|  | Хром (Cr3+) | 0,5 мг/л
|  | Хром (Cr6+) | 0,05 мг/л
|  | Никель | 0,1 мг/л
|  | Медь | 1,0 мг/л
|  | Кремний | 10,0 мг/л
|  | Кадмий | 0,001 мг/л
|  | Свинец | 0,03 мг/л
|  | Цинк | 5,0 мг/л
|  | Алюминий | 0,5 мг/л
|  | Молибден (молибденовых сталей) | 0,25 мг/л
|  | Титан (для титановых сталей) | 0,1 мг/л
|  | Ванадий (для титановых сталей) | 0,1 мг/л
| 25.6. Изделия из металлических материалов для наружных систем сбора и отвода дождевых вод | - | -
| 25.7. Воронки кровельные для внутренних водостоков | - | -
| 25.8. Изделия бетонные и железобетонные для колодцев канализационных, водопроводных и газопроводных сетей | Эффективная удельная активность (Аэфф) природных радионуклидов | Аэфф в пределах населенных пунктов и зон перспективной застройки, должна быть не более 740 Бк/кг Аэфф вне населенных пунктов — не более 1350 Бк/кг
| 25.9. Трубы бетонные безнапорные | Эффективная удельная активность (Аэфф) природных радионуклидов | Аэфф в пределах населенных пунктов и зон перспективной застройки, должна быть не более 740 Бк/кг Аэфф вне населенных пунктов — не более 1350 Бк/кг
| 25.10. Трубы железобетонные для бестраншейной прокладки инженерных сетей | Эффективная удельная активность (Аэфф) природных радионуклидов | Аэфф в пределах населенных пунктов и зон перспективной застройки, должна быть не более 740 Бк/кг Аэфф вне населенных пунктов — не более 1350 Бк/кг
| 25.11. Трубы железобетонные безнапорные. | Эффективная удельная активность (Аэфф) природных радионуклидов | Аэфф в пределах населенных пунктов и зон перспективной застройки, должна быть не более 740 Бк/кг Аэфф вне населенных пунктов — не более 1350 Бк/кг
| 25.12. Трубы чугунные канализационные и фасонные части к ним | - | -
| 25.13 Трубы, фитинги, арматура и их соединения из чугуна с шаровидным графитом для водо- и газоснабжения. | Железо | 0,3 мг/л
|  | Хром (Cr3+) | 0,5 мг/л
|  | Хром (Cr6+) | 0,05 мг/л
|  | Никель | 0,1 мг/л
|  | Медь | 1,0 мг/л
|  | Кадмий | 0,001 мг/л
|  | Свинец | 0,03 мг/л
|  | Цинк | 5,0 мг/л
|  | Марганец | 0,1 мг/л
|  | Алюминий | 0,5 мг/л
| 25.14 Части соединительные чугунные. | Железо | 0,3 мг/м3
|  | Хром (Cr3+) | 0,5 мг/л
|  | Хром (Cr6+) | 0,05 мг/л
|  | Никель | 0,1 мг/л
|  | Медь | 1,0 мг/л
|  | Кадмий | 0,001 мг/л
|  | Свинец | 0,03 мг/л
|  | Цинк | 5,0 мг/л
|  | Марганец | 0,1 мг/л
|  | Алюминий | 0,5 мг/л
| 25.15. Трапы для систем канализации зданий. | - | -
| 25.16 Муфты прямые длинные. | - | -
| 25.17 Муфты переходные. | - | -
| 25.18 Ниппели двойные | - | -
| 25.19 Трубы стеклопластиковые и фитинги | Толуол | 50 мг/м3
|  | Стеклянная пыль | 2 мг/м3
|  | Пыль стелопластика | 5 мг/м3
|  | Стирол | 30 мг/м3
| 25.20 Трубы и детали трубопроводов из реактопластов, армированных стекловолокном, для водоснабжения, водоотведения, дренажа и канализации | Пероксид циклогексанона | 1 мг/м3
|  | Пыль кварцевого песка | 2 мг/м3
|  | Стекловолокно | 2 мг/м3
|  | Стеклянная пыль | 2 мг/м3
|  | Пыль стеклопластика | 5 мг/м3
|  | Стирол | 30 мг/м3
|  | Ацетон | 200 мг/м3
| 25.21 Трубы и детали трубопроводов из реактопластов, армированных волокном | Пероксид циклогексанона | 1 мг/м3
|  | Пыль кварцевого песка | 2 мг/м3
|  | Стекловолокно | 2 мг/м3
|  | Стеклянная пыль | 2 мг/м3
|  | Пыль стеклопластика | 5 мг/м3
|  | Стирол | 30 мг/м3
|  | Ацетон | 200 мг/м3
| 25.22 Трубы из армированных стекловолокном термореактопластов на основе ненасыщенных полиэфирных смол для напорной и безнапорной канализации и дренажа | Дибутилфталат | 0,10 мг/м3
|  | Диоктилфталат | 0,02 мг/м3
|  | Формальдегид | 0,01 мг/м3
|  | Стирол | 0,002 мг/м3
|  | Фталевый ангидрид | 0,002 мг/м3
|  | Этиленгликоль | 0,3 мг/м3
| 25.23 Емкости из реактопластов, армированных стекловолокном. | Пыль стеклокомпозита | 5 мг/м3
|  | Стирол | 30/10 мг/м3
|  | Пероксид цикелогексанона | 1 мг/м3
|  | Стекловолокно | 2 мг/м3
|  | Стеклянная пыль | 2 мг/м3
|  | Ацетон | 200 мг/м3
| 25.24 Трубы медные круглого сечения для воды и газа. | Медь | 1,0 мг/л
|  | Мышьяк | 0,05 мг/л
|  | Железо | 0,3 мг/л
|  | Никель | 0,1 мг/л
|  | Свинец | 0,03 мг/л
|  | Сурьма | 0,05 мг/л
|  | Кадмий | 0,001 мг/л
|  | Цинк | 5,0 мг/л
| 25.25. Трубы и фитинги напорные из полиэтилена | Формальдегид | 0,05 мг/л
|  | Спирт метиловый | 3,0 мг/л
|  | Спирт бутиловый | 0,1 мг/л
|  | Спирт изобутиловый | 0,15 мг/л
|  | Ацетальдегид | 0,2 мг/л
|  | Этилацетат | 0,2 мг/л
|  | Ацетон | 2,2 мг/л
| 25.26. Трубы и фасонные части из полиэтилена для систем внутренней канализации | - | -
| 25.27. Трубы полиэтиленовые для транспортирования газообразного топлива | - | -
| 25.28 Обсадные трубы и фильтровальные колонны из непластифицированого поливинилхлорида | Винил хлористый | 0,005 мг/л
|  | Ацетальдегид | 0,2 мг/л
|  | Спирт метиловый | 3, мг/л
|  | Спирт бутиловый | 0,1 мг/л
|  | Цинк | 5,0 мг/л
| 25.29. Трубы и фасонные части из непластифицированного поливинилхлорида для систем наружной канализации | - | -
| 25.30 Трубы и фасонные части из непластифицированного поливинилхлорида для систем внутренней канализации | - | -
| 25.31 Трубы напорные из непластифицированного поливинилхлорида | Винил хлористый | 0,005 мг/л
|  | Ацетальдегид | 0,2 мг/л
|  | Спирт метиловый | 3, мг/л
|  | Спирт бутиловый | 0,1 мг/л
|  | Цинк | 5,0 мг/л
| 25.32 Трубы из ориентированного непластифицированного поливинилхлорида для водоснабжения | Винил хлористый | 0,005 мг/л
|  | Ацетальдегид | 0,2 мг/л
|  | Спирт метиловый | 3, мг/л
|  | Спирт бутиловый | 0,1 мг/л
|  | Цинк | 5,0 мг/л
| 25.33. Трубы и фасонные части из полипропилена для систем внутренней канализации | - | -
| 25.34. Трубы напорные из термопластов и соединительные детали к ним для систем водоснабжения и отопления | Формальдегид | 0,5 мг/м3
|  | Ацетальдегид | 5 мг/м3
|  | Органические кислоты (в пересчете на уксусную кислоту) | 5 мг/м3
|  | Окись углерода | 20 мг/м3
|  | Аэрозоль полипропилена | 10 мг/м3
|  | Аэрозоль полиэтилена | 10 мг/м3
|  | Аэрозоль полибутена | 10 мг/м3
|  | Винилхлорид | 5/1 мг/м3
|  | Хлористый водород | 5 мг/м3
|  | Окись углерода | 20 мг/м3
|  | Аэрозоль поливинилхлорида | 6 мг/м3
| 25.35. Трубы напорные многослойные для систем водоснабжения и отопления | Формальдегид (метаналь) | 0,5 мг/м3
|  | Ацетальдегид (этаналь) | 5,0 мг/м3
|  | Оксид углерода | 20,0 мг/м3
|  | Уксусная (этановая) кислота | 5,0 мг/м3
|  | Аэрозоль полипропилена | 10,0 мг/м3
|  | Аэрозоль полиэтилена | 10,0 мг/м3
|  | Аэрозоль полибутена | 10,3 мг/м3
|  | Оксид этилена (оксид этена) | 1,0 мг/м3
| 25.36 Трубы гибкие с тепловой изоляцией для систем теплоснабжения, горячего и холодного водоснабжения | Формальдегид | 0,05 мг/л
|  | Спирт метиловый | 3,0 мг/л
|  | Спирт бутиловый | 0,1 мг/л
|  | Спирт изобутиловый | 0,15 мг/л
|  | Ацетальдегид | 0,2 мг/л
|  | Этилацетат | 0,2 мг/л
|  | Ацетон | 2,2 мг/л
| 25.37 Трубы полимерные гибкие с тепловой изоляцией для систем теплоснабжения | Формальдегид | 0,05 мг/л
|  | Спирт метиловый | 3,0 мг/л
|  | Спирт бутиловый | 0,1 мг/л
|  | Спирт изобутиловый | 0,15 мг/л
|  | Ацетальдегид | 0,2 мг/л
|  | Этилацетат | 0,2 мг/л
|  | Ацетон | 2,2 мг/л
| 25.38. Трубы полимерные со структурированной стенкой и фасонные части к ним для систем наружной канализации. | Формальдегид | 0,5 мг/м3
|  | Ацетальдегид | 5 мг/м3
|  | Органические кислоты (в пересчете на уксусную кислоту) | 5 мг/м3
|  | Окись углерода | 20 мг/м3
|  | Аэрозоль полипропилена | 10 мг/м3
|  | Аэрозоль полиэтилена | 10 мг/м3
|  | Винилхлорид | 5 мг/м3
|  | Хлористый водород | 5 мг/м3
|  | Окись углерода | 20 мг/м3
|  | Аэрозоль поливинилхлорида | 6 мг/м3
| 25.39 Трубы водопропускные из полимерных материалов | Пероксид циклогексанона | 1 мг/м3
|  | Перекись метилэтилкетона | 3 мг/м3
|  | Хлористый метилен | 50 мг/м3
|  | Стекловолокно | 2 мг/м3
|  | Стеклянная пыль | 2 мг/м3
|  | Углеродные композитные материалы | 3 мг/м3
|  | Стеклокомпозит на основе полиэфирной смолы | 5 мг/м3
|  | Пыли углерода | 6 мг/м3
|  | Стирол | 30 мг/м3
|  | Ацетон | 200 мг/м3
|  | Фенолформальдегидные смолы (по фенолу) | 0,1 мг/м3
|  | Эпоксидные смолы | 0,1-1 мг/м3
| 25.40 Колодцы полимерные канализационные | Формальдегид | 0,5 мг/м3
|  | Ацетальдегид | 5 мг/м3
|  | Органические кислоты (в пересчете на уксусную кислоту) | 5 мг/м3
|  | Окись углерода | 20 мг/м3
|  | Аэрозоль полипропилена | 10 мг/м3
|  | Аэрозоль полиэтилена | 10 мг/м3
|  | Винилхлорид | 5 мг/м3
|  | Хлористый водород | 5/1 мг/м3
|  | Окись углерода | 20 мг/м3
|  | Аэрозоль поливинилхлорида | 6 мг/м3
| 25.41 Изделия из полимерных материалов для наружных систем сбора и отвода дождевых вод | Выделение вредных веществ (за исключением элементов системы внешнего водостока из поливинилхлорида): Формальдегид | 0,5 мг/м3
|  | Ацетальдегид | 5 мг/м3
|  | Органические кислоты (в пересчете на уксусную кислоту) | 5 мг/м3
|  | Окись углерода | 20 мг/м3
|  | Аэрозоль полипропилена | 10 мг/м3
|  | Аэрозоль полиэтилена | 10 мг/м3
|  | Винилхлорид | 5 мг/м3
|  | Хлористый водород | 5/1 мг/м3
|  | Окись углерода | 20 мг/м3
|  | Аэрозоль поливинилхлорида | 6 мг/м3
| 25.42 Трубные системы для прокладки кабелей напряжением до 1 кВ | - | -
| 25.43 Трубы термостойкие полимерные для прокладки силовых кабелей напряжением от 1 до 500кВ | - | -
| 25.44 Рукава оплеточные | - | -
| 25.45 Трубы круглого сечения сварные прочие, наружным диаметром более 406,4 мм, стальные, используемые для строительства, реконструкции и ремонта сетей водоснабжения и теплоснабжения | - | -
| 25.46 Трубы и трубопроводная арматура для наружных сетей и внутренних систем газоснабжения, теплоснабжения, водоотведения и снабжения не питьевой водой | Железо | 0,3 мг/л
|  | Марганец | 0,1 мг/л
|  | Хром (Cr3+) | 0,5 мг/л
|  | Хром (Cr6+) | 0,05 мг/л
|  | Никель | 0,1 мг/л
|  | Медь | 1,0 мг/л
|  | Кремний | 10,0 мг/л
|  | Кадмий | 0,001 мг/л
|  | Свинец | 0,03 мг/л
|  | Цинк | 5,0 мг/л
|  | Алюминий | 0,5 мг/л
|  | Молибден (молибденовых сталей) | 0,25 мг/л
|  | Титан (для титановых сталей) | 0,1 мг/л
|  | Ванадий (для титановых сталей) | 0,1 мг/л
XXVI. Стекло строительное и изделия строительного назначения из него
26 | 26.1.Стекло листовое | - | -
-
| 26.2. Стекло листовое окрашенное в массе | - | -
| 26.3. Стекло узорчатое | - | -
| 26.4. Стекло армированное листовое | - | -
| 26.5. Стекло с низкоэмиссионным мягким покрытием | - | -
| 26.6. Стекло с низкоэмиссионным твердым покрытием | - | -
| 26.7. Стекло с солнцезащитным или декоративным мягким покрытием | - | -
| 26.8. Стекло с солнцезащитным или декоративным твердым покрытием | - | -
| 26.9. Мультифункциональное (многофункциональное) стекло – с мягким солнцезащитным и низкоэмиссионным покрытием | - | -
|  | - | -
| 26.10. Мультифункциональное (многофункциональное) стекло – с твердым солнцезащитным и низкоэмиссионным покрытием | - | -
|  | - | -
| 26.11. Стекло с самоочищающимся покрытием | - | -
| 26.12. Стекло матированное | - | -
| 26.13. Стекло закаленное строительное | - | -
| 26.14. Стекло закаленное строительное огнестойкое | - | -
| 26.15. Стекло закаленное эмалированное (стемалит) | - | -
| 26.16. Стекло термоупрочненное | - | -
| 26.17. Стекло многослойное строительного назначения | - | -
| 26.18. Стекло многослойное строительного назначения огнестойкое | - | -
| 26.19. Стекло с полимерными пленками | Оксид углерода | 20 мг/м3
|  | Ацетальдегид | 5 мг/м3
|  | Терефталевая кислота | 0,1 мг/м3
| 26.20. Зеркала | - | -
| 26.21. Стекло с лакокрасочным покрытием | Формальдегид | 0,01 мг/м3
|  | Уксусная кислота | 0,06 мг/м3
|  | Ксилол | 0,1 мг/м3
|  | Метилметакрилат | 0,01 мг/м3
|  | Стирол | 0,002 мг/м3
|  | Фталевый ангидрид | 0,02 мг/м3
|  | Фенол | 0,003 мг/м3
|  | Дибутилфталат | 0,1 мг/м3
|  | Хлористый водород | 0,1 мг/м3
|  | Толуол | 0,3 мг/м3
|  | Спирт метиловый | 0,5 мг/м3
|  | Циановодород | 0,01 мг/м3
|  | Бензол | 0,1 мг/м3
|  | Эпихлоргидрин | 0,04 мг/м3
| 26.22. Стекло для теплиц | - | -
| 26.23. Стеклопакеты клееные строительного назначения | Выделение вредных веществ: Диоксид кремния | 1 мг/м3
| 26.24. Стеклопакеты клееные строительного назначения огнестойкие | Выделение вредных веществ: Диоксид кремния | 1 мг/м3
| 26.25. Стеклопакеты клееные строительного назначения защитные (взрыво-, пуле- и взломо-стойкие) | Выделение вредных веществ: Диоксид кремния | 1 мг/м3
| 26.26. Блоки стеклянные пустотелые | - | -
XXVII. Инженерное и санитарно-техническое оборудование
27 | 27.1. Приборы санитарно-технические чугунные эмалированные. | - | -
| 27.2. Арматура санитарно-техническая водоразборная. | Выделение вредных веществ: Цинк | 5,0 мг/л
|  | Никель | 0,1мг/л
|  | Свинец | 0,03 мг/л
|  | Аллюминий | 0,5 мг/л
| 27.3. Арматура санитарно-техническая водосливная. | - | -
| 27.4. Приборы санитарно-технические стальные эмалированные. | - | -
| 27.5. Изделия санитарные керамические. | - | -
| 27.6. Мойки из нержавеющей стали. | - | -
| 27.7 Краны шаровые из латуни | - | -
XXVIII. Клеи на синтетической основе
28 | 28.1. Клеи полимерные | - | -
| 28.2. Клеи для несущих деревянных конструкций | Выделение вредных веществ: формальдегид | 300 мг/кг (0,003 мг/м3)
|  | толуилендиизоцианат | - (0,002 мг/м3)
|  | ацетальдегид | 0,2 мг/дм3 (0,01 мг/м3)
| 28.3. Клеи для напольных покрытий | - | -
| 28.4. Составы клеевые на полиуретановой основе для крепления теплоизоляционного слоя в фасадных теплоизоляционных композиционных системах | Углеводороды | 300 мг/м3
|  | Диметипоеый эфир | 200 мг/м3
|  | Дифенилметандиизоцианат | 0,05 мг/м3
| 28.5. Составы клеевые для ремонта и усиления бетонных конструкций | - | -
XXIX. Материалы и изделия из хризотилцемента
29 | 29.1. Листы хризотилцементные волнистые (неокрашенные) | Эффективная удельная активность (Аэфф) природных радионуклидов | Аэфф не более 370 Бк/кг
|  | Выделение вредных веществ: Хризотилцементная пыль | 6 мг/м3
| 29.2. Листы хризотилцементные волнистые (окрашенные) | Эффективная удельная активность (Аэфф) природных радионуклидов | Аэфф не более 370 Бк/кг
|  | Выделение вредных веществ: Хризотилцементная пыль | 6 мг/м3
| 29.3. Листы хризотилцементные плоские (неокрашенные) | Эффективная удельная активность (Аэфф) природных радионуклидов | Аэфф не более 370 Бк/кг
|  | Выделение вредных веществ: Хризотилцементная пыль | 6 мг/м3
| 29.4. Листы хризотилцементные плоские (с защитно-декоративным покрытием) | Эффективная удельная активность (Аэфф) природных радионуклидов | Аэфф не более 370 Бк/кг
|  | Выделение вредных веществ: Хризотилцементная пыль | 6 мг/м3
| 29.5. Плиты хризотилцементные фасадные | Эффективная удельная активность (Аэфф) природных радионуклидов | Аэфф не более 370 Бк/кг
|  | Выделение вредных веществ: Хризотилцементная пыль | 6 мг/м3
| 29.6. Доски хризотилцементные электротехнические дугостойкие (АЦЭИД) | Эффективная удельная активность (Аэфф) природных радионуклидов | Аэфф не более 370 Бк/кг
|  | Выделение вредных веществ: Хризотилцементная пыль | 6 мг/м3
| 29.7. Сайдинг облицовочный хризотилцементный | - | -
| 29.8. Картон хризотиловый | Эффективная удельная активность (Аэфф) природных радионуклидов | Аэфф не более 370 Бк/кг
|  | Выделение вредных веществ: Хризотилцементная пыль | 6 мг/м3
| 29.9. Трубы и муфты хризотилцементные напорные | - | -
| 29.10. Трубы и муфты хризотилцементные безнапорные | - | -
XXX. Отопительные приборы систем водяного отопления
30 | 30.1. Радиаторы отопления и их секции чугунные | - | -
30.2. Радиаторы отопления и их секции стальные
30.3. Радиаторы отопления и их секции биметаллические
30.4. Радиаторы отопления и их секции алюминиевые
30.5. Радиаторы отопления и их секции из прочих металлов
30.6. Конвекторы отопительные чугунные
30.7. Конвекторы отопительные стальные
30.8. Конвекторы отопительные из прочих металлов
30.9 Полотенцесушители
XXXI. Материалы и изделий для устройства подвесного потолка
31 | 31.1 Потолочные элементы минераловатные | - | -
| 31.2 Потолочные элементы металлические | - | -
| 31.3 Комплектная подвесная система | - | -
| 31.4 Подвесы, кронштейны, соединители | - | -
XXXII. Битумные вяжущие вещества
32 | 32.1. Битумы нефтяные строительные | Выделение вредных веществ: Пары углеводородов | 300 мг/м3
| 32.2. Битумы нефтяные кровельные | Выделение вредных веществ: Пары углеводородов | 300 мг/м4
| 32.3. Битумы нефтяные изоляционные | Выделение вредных веществ: Пары углеводородов | 300 мг/м5